## 工艺数据库参数总表
参数类别 | 参数名称 | 参数说明 | 数据类型 | 是否必填 | 备注
母材信息 | 母材牌号/钢级 | 母材的材料牌号或钢级标识 | 文本 | 必填 | 如AH36、DH36等
| 母材厚度(mm) | 母材的板厚尺寸 | 数值 | 必填 | 直接影响焊接热输入计算
| 母材材质标准 | 母材执行的材料标准编号 | 文本 | 必填 | 如GB/T 712、ASTM A131等
| 母材化学成分 | 碳当量Ceq等关键成分 | 文本 | 可选 | 影响焊接性及预热温度
| 母材力学性能 | 屈服强度、抗拉强度等 | 文本 | 可选
焊材信息 | 焊材牌号/型号 | 焊丝/焊条/焊剂的牌号或型号 | 文本 | 必填 | 如E501T-1、ER50-6等
| 焊材规格(mm) | 焊丝直径等规格参数 | 数值 | 必填 | 如1.2、1.6等
| 焊材标准 | 焊材执行的标准编号 | 文本 | 必填
| 焊材类别 | 实心焊丝/药芯焊丝/焊条等 | 文本 | 必填
| 保护气体类型 | CO2/Ar/混合气体等 | 文本 | 条件必填 | 气体保护焊时必填
接头形式 | 接头类型 | 对接/角接/T型接头/搭接等 | 文本 | 必填
| 坡口形式 | I型/V型/X型/K型/U型等 | 文本 | 必填
| 坡口角度α(°) | 坡口张开角度 | 数值 | 条件必填 | V型/X型坡口时必填
| 根部间隙R(mm) | 焊缝根部预留间隙 | 数值 | 条件必填
| 钝边尺寸(mm) | 坡口钝边厚度 | 数值 | 条件必填
| 衬垫类型 | 钢衬垫/陶瓷衬垫/无 | 文本 | 可选 | 单面焊双面成形时
| 焊脚尺寸(mm) | 角焊缝的焊脚长度 | 数值 | 条件必填 | 角接/搭接时必填
焊接方法 | 焊接方法 | GMAW/FCAW/SAW/SMAW等 | 文本 | 必填 | 按ISO 4063或GB/T 5185
| 焊接位置 | 平焊/横焊/立焊/仰焊等 | 文本 | 必填
| 焊接方向 | 向上立焊/向下立焊 | 文本 | 条件必填 | 立焊位置时
| 焊接层数 | 打底/填充/盖面的层数 | 整数 | 必填
| 焊道布置 | 单道/多道/摆动焊 | 文本 | 必填
焊接参数 | 焊接电流(A) | 焊接时使用的电流值 | 数值 | 必填
| 焊接电压(V) | 焊接时使用的电压值 | 数值 | 必填
| 焊接速度(mm/min) | 焊枪移动速度 | 数值 | 必填
| 送丝速度(m/min) | 焊丝送进速度 | 数值 | 条件必填 | 自动送丝设备时
| 热输入(kJ/mm) | 单位长度焊缝的热输入量 | 数值 | 可选 | 可自动计算
| 摆弧宽度(mm) | 摆动焊接时的摆幅 | 数值 | 条件必填 | 摆动焊时必填
| 摆弧频率(Hz) | 摆动焊接时的摆动频率 | 数值 | 条件必填 | 摆动焊时必填
| 焊枪角度(°) | 焊枪与工件表面的夹角 | 数值 | 可选
| 焊枪干伸长(mm) | 导电嘴到工件的距离 | 数值 | 可选
| 预热温度(°C) | 焊接前母材预热温度 | 数值 | 条件必填 | 厚板或高强钢时
| 层间温度(°C) | 多层焊时层间最高温度 | 数值 | 可选
| 后热温度(°C) | 焊后热处理温度 | 数值 | 可选
| 后热时间(min) | 焊后保温时间 | 数值 | 可选
气体参数 | 气体组分 | 保护气体成分比例 | 文本 | 条件必填 | 如Ar80%+CO2 20%
| 气体流量(L/min) | 保护气体流量 | 数值 | 条件必填 | 气体保护焊时必填
| 背面保护气体 | 焊缝背面保护气体类型 | 文本 | 可选 | 不锈钢或重要焊缝
| 背面保护气体流量(L/min) | 背面保护气体流量 | 数值 | 可选
质量要求 | 外观检验标准 | 焊缝外观检验执行标准 | 文本 | 必填 | 如ISO 5817 B级
| 无损检测方法 | RT/UT/MT/PT等 | 文本 | 必填
| 无损检测等级 | 检测比例和验收等级 | 文本 | 必填
| 密性试验要求 | 是否需要进行密性试验 | 文本 | 可选
工艺规程关联 | WPS编号 | 焊接工艺规程编号 | 文本 | 必填 | 关联CCS认可的WPS
| PQR编号 | 焊接工艺评定报告编号 | 文本 | 可选
| 适用设备型号 | 该参数适用的智能焊接设备 | 文本 | 必填
| 适用车间/产线 | 参数适用的生产区域 | 文本 | 可选

## 数据库结构建议
数据层级 | 内容说明 | 关联关系
第一层：基础数据层 | 母材库、焊材库、设备库、标准库等基础静态数据 | 为工艺参数提供基础参照
第二层：工艺规则层 | 焊接工艺规程(WPS)、预焊接工艺规程(pWPS)、工艺评定报告(PQR) | 基于基础数据建立工艺规则
第三层：参数数据库 | 具体焊接场景下的完整工艺参数组合（即本表Sheet1所列全部参数） | 调用工艺规则生成具体参数
第四层：设备接口层 | 参数与智能焊接设备的对接格式、通信协议、调用指令 | 实现参数驱动设备执行
第五层：应用管理层 | 生产任务管理、参数版本控制、权限管理、数据追溯 | 保障数据库安全有效运行